## Resumen Septiembre Check
|  |  | ESTRUCTURACIÓN | [9 empty] | REQUERIMIENTO |  |  | ENSAYO/CÁLCULO
MUROS DIVISORIOS ZIG-ZAG |  |  | Estructuración | Placas Expuestas |  |  |  | Aislación | Placas no expuestas |  |  |  | FUEGO | ACUSTICO | TERMICO | FUEGO | ACÚSTICO | TERMICO |  |  |  |  | Informe Ensayo Acústico | Informe Asimilación Fuego | Informe Ensayo Fuego
| N1.367.301-2 | Muro interior divisorio zigzag 1 | PINO2"x5"@20 ZIGZAG | YC-RF15 VOLCÁN | YC-RF15 VOLCÁN | OSB11,1 | OSB11,1 | LV50-12kgm3 | OSB11,1 | OSB11,1 | YC-RF15 VOLCÁN | YC-RF15 VOLCÁN | F120 | 57 | N/A | POR ASIMILAR | ENSAYO PENDIENTE | NO APLICA | 1 |  |  |  | 1.367.312 | 1.367.301-2
|  | Muro interior divisorio zigzag 2 | PINO2"x6"@20 ZIGZAG | YC-RF15 GYPLAC | YC-RF15 GYPLAC |  | OSB11,1 | LV50-12kgm3 | OSB11,1 |  | YC-RF15 GYPLAC | YC-RF15 GYPLAC | F120 | 56 | N/A | POR ASIMILAR | ENSAYO PENDIENTE | NO APLICA | 2 |  |  |  | 1.367.317 | 1.367.301-2
|  | Muro interior divisorio zigzag 3 | PINO2"x5"@20 ZIGZAG | YC-RH15 KNAUF | YC-RH15 KNAUF | YC-RH15 KNAUF | OSB11,1 | LV50-12kgm3 | OSB11,1 |  | YC-RF15 KNAUF | YC-RF15 KNAUF | F120 | 57 | N/A | POR ASIMILAR | ENSAYO PENDIENTE | NO APLICA | 3 |  |  |  | 1.367.313 | 1.367.301-2
|  | Muro interior divisorio zigzag 4 | PINO2"x6"@20 ZIGZAG | YC-RF15 VOLCÁN | YC-RF15 VOLCÁN | OSB11,1 | OSB11,1 | LV50-12kgm3 | OSB11,1 | OSB11,1 | YC-RF15 VOLCÁN | YC-RF15 VOLCÁN | F120 | 57 | N/A | POR ASIMILAR | ENSAYO PENDIENTE | NO APLICA | 4 |  |  |  | 1.367.316 | 1.367.301-2
|  | Muro interior divisorio zigzag 5 | PINO2"x5"@20 ZIGZAG | YC-RH15 KNAUF | YC-RH15 KNAUF | YC-RH15 KNAUF | OSB11,1 | LV50-12kgm3 | OSB11,1 | YC-RH15 KNAUF | YC-RH15 KNAUF | YC-RH15 KNAUF | F120 | 56 | N/A | POR ASIMILAR | ENSAYO PENDIENTE | NO APLICA | 5 |  |  |  | 1.367.314 | 1.367.301-2
|  | Muro interior divisorio zigzag 6 | PINO2"x4"@20 ZIGZAG | YC-RH15 GYPLAC | YC-RH15 GYPLAC | YC-RH15 GYPLAC | OSB11,1 | LV50-12kgm3 | OSB11,1 | YC-RH15 GYPLAC | YC-RH15 GYPLAC | YC-RH15 GYPLAC | F120 | 54 | N/A | POR ASIMILAR | ENSAYO PENDIENTE | NO APLICA | 6 |  |  |  | 1.367.318 | 1.367.301-2
MUROS DIVISORIOS NO ZIGZAG INTERIOR (Zona seca) | N1.367.301-4 Muros divisorios F120 | Muro interior 1 | PINO2"x4"@60 | YC-RF15 VOLCÁN | YC-RF15 VOLCÁN | OSB11,1 | OSB11,1 | LV50-12kgm3 | OSB11,1 | OSB11,1 | YC-RF15 VOLCÁN | YC-RF15 VOLCÁN | F120 |  |  | POR ASIMILAR | NO APLICA | NO APLICA | 7 |  |  |  |  | 1.367.301-4
|  |  | PINO2"x4"@40 | YC-RF15 VOLCÁN | YC-RF15 VOLCÁN | OSB11,1 | OSB11,1 | LV50-12kgm3 | OSB11,1 | OSB11,1 | YC-RF15 VOLCÁN | YC-RF15 VOLCÁN | F120 |  |  | POR ASIMILAR | NO APLICA | NO APLICA | 8 |  |  |  |  | 1.367.301-4
|  |  | PINO2"x4"@30 | YC-RF15 VOLCÁN | YC-RF15 VOLCÁN | OSB11,1 | OSB11,1 | LV50-12kgm3 | OSB11,1 | OSB11,1 | YC-RF15 VOLCÁN | YC-RF15 VOLCÁN | F120 |  |  | POR ASIMILAR | NO APLICA | NO APLICA | 9 |  |  |  |  | 1.367.301-4
|  |  | PINO2"x5"@60 | YC-RF15 VOLCÁN | YC-RF15 VOLCÁN | OSB11,1 | OSB11,1 | LV50-12kgm3 | OSB11,1 | OSB11,1 | YC-RF15 VOLCÁN | YC-RF15 VOLCÁN | F120 |  |  | POR ASIMILAR | NO APLICA | NO APLICA | 10 |  |  |  |  | 1.367.301-4
|  |  | PINO2"x5"@40 | YC-RF15 VOLCÁN | YC-RF15 VOLCÁN | OSB11,1 | OSB11,1 | LV50-12kgm3 | OSB11,1 | OSB11,1 | YC-RF15 VOLCÁN | YC-RF15 VOLCÁN | F120 |  |  | POR ASIMILAR | NO APLICA | NO APLICA | 11 |  |  |  |  | 1.367.301-4
|  |  | PINO2"x5"@30 | YC-RF15 VOLCÁN | YC-RF15 VOLCÁN | OSB11,1 | OSB11,1 | LV50-12kgm3 | OSB11,1 | OSB11,1 | YC-RF15 VOLCÁN | YC-RF15 VOLCÁN | F120 |  |  | POR ASIMILAR | NO APLICA | NO APLICA | 12 |  |  |  |  | 1.367.301-4
|  |  | PINO2"x6"@60 | YC-RF15 VOLCÁN | YC-RF15 VOLCÁN | OSB11,1 | OSB11,1 | LV50-12kgm3 | OSB11,1 | OSB11,1 | YC-RF15 VOLCÁN | YC-RF15 VOLCÁN | F120 |  |  | POR ASIMILAR | NO APLICA | NO APLICA | 13 |  |  |  |  | 1.367.301-4
|  |  | PINO2"x6"@40 | YC-RF15 VOLCÁN | YC-RF15 VOLCÁN | OSB11,1 | OSB11,1 | LV50-12kgm3 | OSB11,1 | OSB11,1 | YC-RF15 VOLCÁN | YC-RF15 VOLCÁN | F120 |  |  | POR ASIMILAR | NO APLICA | NO APLICA | 14 |  |  |  |  | 1.367.301-4
|  |  | PINO2"x6"@30 | YC-RF15 VOLCÁN | YC-RF15 VOLCÁN | OSB11,1 | OSB11,1 | LV50-12kgm3 | OSB11,1 | OSB11,1 | YC-RF15 VOLCÁN | YC-RF15 VOLCÁN | F120 |  |  | POR ASIMILAR | NO APLICA | NO APLICA | 15 |  |  |  |  | 1.367.301-4
|  |  | PINO2"x8"@40 | YC-RF15 VOLCÁN | YC-RF15 VOLCÁN | OSB11,1 | OSB11,1 | LV50-12kgm3 | OSB11,1 | OSB11,1 | YC-RF15 VOLCÁN | YC-RF15 VOLCÁN | F120 |  |  | POR ASIMILAR | NO APLICA | NO APLICA | 16 |  |  |  |  | 1.367.301-4
|  |  | PINO2"x8"@30 | YC-RF15 VOLCÁN | YC-RF15 VOLCÁN | OSB11,1 | OSB11,1 | LV50-12kgm3 | OSB11,1 | OSB11,1 | YC-RF15 VOLCÁN | YC-RF15 VOLCÁN | F120 |  |  | POR ASIMILAR | NO APLICA | NO APLICA | 17 |  |  |  |  | 1.367.301-4
|  | Muro divisorio 2 | PINO2"x6" DOBLE @40 | YC-RF15 VOLCÁN | YC-RF15 VOLCÁN | OSB11,1 | OSB11,1 | LV50-12kgm3 | OSB11,1 | OSB11,1 | YC-RF15 VOLCÁN | YC-RF15 VOLCÁN | F120 |  |  | POR ASIMILAR | NO APLICA | NO APLICA | 18 |  |  |  |  | 1.367.301-4
|  |  | PINO2"x6" DOBLE @30 | YC-RF15 VOLCÁN | YC-RF15 VOLCÁN | OSB11,1 | OSB11,1 | LV50-12kgm3 | OSB11,1 | OSB11,1 | YC-RF15 VOLCÁN | YC-RF15 VOLCÁN | F120 |  |  | POR ASIMILAR | NO APLICA | NO APLICA | 19 |  |  |  |  | 1.367.301-4
|  | Muro divisorio 3 | PINO2"x4"@60 | YC-RF15 GYPLAC | YC-RF15 GYPLAC |  | OSB11,1 | LV50-12kgm3 | OSB11,1 |  | YC-RF15 GYPLAC | YC-RF15 GYPLAC | F120 |  |  | POR ASIMILAR | NO APLICA | NO APLICA | 20 |  |  |  |  | 1.367.301-4
|  |  | PINO2"x4"@60 | YC-RF15 KNAUF | YC-RF15 KNAUF |  | OSB11,1 | LV50-12kgm3 | OSB11,1 |  | YC-RF15 KNAUF | YC-RF15 KNAUF | F120 |  |  | POR ASIMILAR | NO APLICA | NO APLICA | 21 |  |  |  |  | 1.367.301-4
|  |  | PINO2"x4"@40 | YC-RF15 GYPLAC | YC-RF15 GYPLAC |  | OSB11,1 | LV50-12kgm3 | OSB11,1 |  | YC-RF15 GYPLAC | YC-RF15 GYPLAC | F120 |  |  | POR ASIMILAR | NO APLICA | NO APLICA | 22 |  |  |  |  | 1.367.301-4
|  |  | PINO2"x4"@40 | YC-RF15 KNAUF | YC-RF15 KNAUF |  | OSB11,1 | LV50-12kgm3 | OSB11,1 |  | YC-RF15 KNAUF | YC-RF15 KNAUF | F120 |  |  | POR ASIMILAR | NO APLICA | NO APLICA | 23 |  |  |  |  | 1.367.301-4
|  |  | PINO2"x4"@30 | YC-RF15 GYPLAC | YC-RF15 GYPLAC |  | OSB11,1 | LV50-12kgm3 | OSB11,1 |  | YC-RF15 GYPLAC | YC-RF15 GYPLAC | F120 |  |  | POR ASIMILAR | NO APLICA | NO APLICA | 24 |  |  |  |  | 1.367.301-4
|  |  | PINO2"x4"@30 | YC-RF15 KNAUF | YC-RF15 KNAUF |  | OSB11,1 | LV50-12kgm3 | OSB11,1 |  | YC-RF15 KNAUF | YC-RF15 KNAUF | F120 |  |  | POR ASIMILAR | NO APLICA | NO APLICA | 25 |  |  |  |  | 1.367.301-4
|  |  | PINO2"x5"@60 | YC-RF15 GYPLAC | YC-RF15 GYPLAC |  | OSB11,1 | LV50-12kgm3 | OSB11,1 |  | YC-RF15 GYPLAC | YC-RF15 GYPLAC | F120 |  |  | POR ASIMILAR | NO APLICA | NO APLICA | 26 |  |  |  |  | 1.367.301-4
|  |  | PINO2"x5"@60 | YC-RF15 KNAUF | YC-RF15 KNAUF |  | OSB11,1 | LV50-12kgm3 | OSB11,1 |  | YC-RF15 KNAUF | YC-RF15 KNAUF | F120 |  |  | POR ASIMILAR | NO APLICA | NO APLICA | 27 |  |  |  |  | 1.367.301-4
|  |  | PINO2"x5"@40 | YC-RF15 GYPLAC | YC-RF15 GYPLAC |  | OSB11,1 | LV50-12kgm3 | OSB11,1 |  | YC-RF15 GYPLAC | YC-RF15 GYPLAC | F120 |  |  | POR ASIMILAR | NO APLICA | NO APLICA | 28 |  |  |  |  | 1.367.301-4
|  |  | PINO2"x5"@40 | YC-RF15 KNAUF | YC-RF15 KNAUF |  | OSB11,1 | LV50-12kgm3 | OSB11,1 |  | YC-RF15 KNAUF | YC-RF15 KNAUF | F120 |  |  | POR ASIMILAR | NO APLICA | NO APLICA | 29 |  |  |  |  | 1.367.301-4
|  |  | PINO2"x5"@30 | YC-RF15 GYPLAC | YC-RF15 GYPLAC |  | OSB11,1 | LV50-12kgm3 | OSB11,1 |  | YC-RF15 GYPLAC | YC-RF15 GYPLAC | F120 |  |  | POR ASIMILAR | NO APLICA | NO APLICA | 30 |  |  |  |  | 1.367.301-4
|  |  | PINO2"x5"@30 | YC-RF15 KNAUF | YC-RF15 KNAUF |  | OSB11,1 | LV50-12kgm3 | OSB11,1 |  | YC-RF15 KNAUF | YC-RF15 KNAUF | F120 |  |  | POR ASIMILAR | NO APLICA | NO APLICA | 31 |  |  |  |  | 1.367.301-4
|  |  | PINO2"x6"@60 | YC-RF15 GYPLAC | YC-RF15 GYPLAC |  | OSB11,1 | LV50-12kgm3 | OSB11,1 |  | YC-RF15 GYPLAC | YC-RF15 GYPLAC | F120 |  |  | POR ASIMILAR | NO APLICA | NO APLICA | 32 |  |  |  |  | 1.367.301-4
|  |  | PINO2"x6"@60 | YC-RF15 KNAUF | YC-RF15 KNAUF |  | OSB11,1 | LV50-12kgm3 | OSB11,1 |  | YC-RF15 KNAUF | YC-RF15 KNAUF | F120 |  |  | POR ASIMILAR | NO APLICA | NO APLICA | 33 |  |  |  |  | 1.367.301-4
|  |  | PINO2"x6"@40 | YC-RF15 GYPLAC | YC-RF15 GYPLAC |  | OSB11,1 | LV50-12kgm3 | OSB11,1 |  | YC-RF15 GYPLAC | YC-RF15 GYPLAC | F120 |  |  | POR ASIMILAR | NO APLICA | NO APLICA | 34 |  |  |  |  | 1.367.301-4
|  |  | PINO2"x6"@40 | YC-RF15 KNAUF | YC-RF15 KNAUF |  | OSB11,1 | LV50-12kgm3 | OSB11,1 |  | YC-RF15 KNAUF | YC-RF15 KNAUF | F120 |  |  | POR ASIMILAR | NO APLICA | NO APLICA | 35 |  |  |  |  | 1.367.301-4
|  |  | PINO2"x6"@30 | YC-RF15 GYPLAC | YC-RF15 GYPLAC |  | OSB11,1 | LV50-12kgm3 | OSB11,1 |  | YC-RF15 GYPLAC | YC-RF15 GYPLAC | F120 |  |  | POR ASIMILAR | NO APLICA | NO APLICA | 36 |  |  |  |  | 1.367.301-4
|  |  | PINO2"x6"@30 | YC-RF15 KNAUF | YC-RF15 KNAUF |  | OSB11,1 | LV50-12kgm3 | OSB11,1 |  | YC-RF15 KNAUF | YC-RF15 KNAUF | F120 |  |  | POR ASIMILAR | NO APLICA | NO APLICA | 37 |  |  |  |  | 1.367.301-4
|  |  | PINO2"x8"@40 | YC-RF15 GYPLAC | YC-RF15 GYPLAC |  | OSB11,1 | LV50-12kgm3 | OSB11,1 |  | YC-RF15 GYPLAC | YC-RF15 GYPLAC | F120 |  |  | POR ASIMILAR | NO APLICA | NO APLICA | 38 |  |  |  |  | 1.367.301-4
|  |  | PINO2"x8"@40 | YC-RF15 KNAUF | YC-RF15 KNAUF |  | OSB11,1 | LV50-12kgm3 | OSB11,1 |  | YC-RF15 KNAUF | YC-RF15 KNAUF | F120 |  |  | POR ASIMILAR | NO APLICA | NO APLICA | 39 |  |  |  |  | 1.367.301-4
|  |  | PINO2"x8"@30 | YC-RF15 GYPLAC | YC-RF15 GYPLAC |  | OSB11,1 | LV50-12kgm3 | OSB11,1 |  | YC-RF15 GYPLAC | YC-RF15 GYPLAC | F120 |  |  | POR ASIMILAR | NO APLICA | NO APLICA | 40 |  |  |  |  | 1.367.301-4
|  |  | PINO2"x8"@30 | YC-RF15 KNAUF | YC-RF15 KNAUF |  | OSB11,1 | LV50-12kgm3 | OSB11,1 |  | YC-RF15 KNAUF | YC-RF15 KNAUF | F120 |  |  | POR ASIMILAR | NO APLICA | NO APLICA | 41 |  |  |  |  | 1.367.301-4
|  | Muro divisorio 4 | PINO2"x6" DOBLE @40 | YC-RF15 GYPLAC | YC-RF15 GYPLAC |  | OSB11,1 | LV50-12kgm3 | OSB11,1 |  | YC-RF15 GYPLAC | YC-RF15 GYPLAC | F120 |  |  | POR ASIMILAR | NO APLICA | NO APLICA | 42 |  |  |  |  | 1.367.301-4
|  |  | PINO2"x6" DOBLE @40 | YC-RF15 KNAUF | YC-RF15 KNAUF |  | OSB11,1 | LV50-12kgm3 | OSB11,1 |  | YC-RF15 KNAUF | YC-RF15 KNAUF | F120 |  |  | POR ASIMILAR | NO APLICA | NO APLICA | 43 |  |  |  |  | 1.367.301-4
|  |  | PINO2"x6" DOBLE @30 | YC-RF15 GYPLAC | YC-RF15 GYPLAC |  | OSB11,1 | LV50-12kgm3 | OSB11,1 |  | YC-RF15 GYPLAC | YC-RF15 GYPLAC | F120 |  |  | POR ASIMILAR | NO APLICA | NO APLICA | 44 |  |  |  |  | 1.367.301-4
|  |  | PINO2"x6" DOBLE @30 | YC-RF15 KNAUF | YC-RF15 KNAUF |  | OSB11,1 | LV50-12kgm3 | OSB11,1 |  | YC-RF15 KNAUF | YC-RF15 KNAUF | F120 |  |  | POR ASIMILAR | NO APLICA | NO APLICA | 45 |  |  |  |  | 1.367.301-4
| Informe Ensayo | Muro divisorio 5 | PINO2"x4"@60 | YC-RF15 VOLCÁN | YC-RF15 VOLCÁN | OSB11,1 |  | LV50-12kgm3 | OSB11,1 |  | YC-RF15 VOLCÁN | YC-RF15 VOLCÁN | F120 |  |  | ENSAYO |  |  | 46 | [5 empty] | 1.364.931
| Informe Ensayo | Muro divisorio 6 | PINO2"x4"@60 | YC-RF15 GYPLAC | YC-RF15 GYPLAC | OSB11,1 |  | LV50-12kgm3 | OSB11,1 |  | YC-RF15 GYPLAC | YC-RF15 GYPLAC | F120 |  |  | ENSAYO |  |  | 47 | [5 empty] | 1.364.993
[15 empty] | FUEGO | ACUSTICO |  | TERMICO | FUEGO | ACÚSTICO | TERMICO
|  |  | Estructuración | Placas Expuestas | [6 empty] | Aislación | Placas no expuestas |  |  |  | AEREO (>45 Dba) | IMPACTO (<75 Db)
Panel Perimetral zona húmeda | Informe Ensayo | Muro perimetral 1 | PINO2"x4"@60 | YC-RH15 KNAUF | YC-RH15 KNAUF |  |  |  | OSB11,1 |  | LV50-12kgm3 | OSB11,1 | FC 8mm | - | F90 |  |  |  | ENSAYADO | N/A | CALCULO | 48 |  |  | 1.364.934
| N1.367.301-1 | Muro perimetral 1 | PINO2"x4"@40 | YC-RH15 VOLCÁN | YC-RH15 VOLCÁN |  |  |  | OSB11,1 |  | LV50-12kgm3 | OSB11,1 | FC 8mm | - | F90 |  |  |  | ASIMILACIÓN F90 | N/A | CALCULO | 49 |  | 1.367.301-1
|  | Muro perimetral 2 | PINO2"x4"@40 | YC-RH15 GYPLAC | YC-RH15 GYPLAC |  |  |  | OSB11,1 |  | LV50-12kgm3 | OSB11,1 | FC 8mm | - | F90 |  |  |  | ASIMILACIÓN F90 | N/A | CALCULO | 50 |  | 1.367.301-1
|  | Muro perimetral 3 | PINO2"x4"@40 | YC-RH15 KNAUF | YC-RH15 KNAUF |  |  |  | OSB11,1 |  | LV50-12kgm3 | OSB11,1 | FC 8mm | - | F90 |  |  |  | ASIMILACIÓN F90 | N/A | CALCULO | 51 |  | 1.367.301-1
|  | Muro perimetral 4 | PINO2"x4"@30 | YC-RH15 VOLCÁN | YC-RH15 VOLCÁN |  |  |  | OSB11,1 |  | LV50-12kgm3 | OSB11,1 | FC 8mm | - | F90 |  |  |  | ASIMILACIÓN F90 | N/A | CALCULO | 52 |  | 1.367.301-1
|  | Muro perimetral 5 | PINO2"x4"@30 | YC-RH15 GYPLAC | YC-RH15 GYPLAC |  |  |  | OSB11,1 |  | LV50-12kgm3 | OSB11,1 | FC 8mm | - | F90 |  |  |  | ASIMILACIÓN F90 | N/A | CALCULO | 53 |  | 1.367.301-1
|  | Muro perimetral 6 | PINO2"x4"@30 | YC-RH15 KNAUF | YC-RH15 KNAUF |  |  |  | OSB11,1 |  | LV50-12kgm3 | OSB11,1 | FC 8mm | - | F90 |  |  |  | ASIMILACIÓN F90 | N/A | CALCULO | 54 |  | 1.367.301-1
| N1.367.301-5 Muro perimetral zona húmeda F90 | Muro perimetral | PINO2"x5"@40 | YC-RH15 VOLCÁN | YC-RH15 VOLCÁN |  |  |  | OSB11,1 |  | LV50-12kgm3 | OSB11,1 | FC 8mm |  | F90 |  |  |  | ASIMILACIÓN F90 | N/A | CALCULO | 55 |  | 1.367.301-5
|  |  | PINO2"x5"@40 | YC-RH15 GYPLAC | YC-RH15 GYPLAC |  |  |  | OSB11,1 |  | LV50-12kgm3 | OSB11,1 | FC 8mm |  | F90 |  |  |  | ASIMILACIÓN F90 | N/A | CALCULO | 56 |  | 1.367.301-5
|  |  | PINO2"x5"@40 | YC-RH15 KNAUF | YC-RH15 KNAUF |  |  |  | OSB11,1 |  | LV50-12kgm3 | OSB11,1 | FC 8mm |  | F90 |  |  |  | ASIMILACIÓN F90 | N/A | CALCULO | 57 |  | 1.367.301-5
|  |  | PINO2"x5"@30 | YC-RH15 VOLCÁN | YC-RH15 VOLCÁN |  |  |  | OSB11,1 |  | LV50-12kgm3 | OSB11,1 | FC 8mm |  | F90 |  |  |  | ASIMILACIÓN F90 | N/A | CALCULO | 58 |  | 1.367.301-5
|  |  | PINO2"x5"@30 | YC-RH15 GYPLAC | YC-RH15 GYPLAC |  |  |  | OSB11,1 |  | LV50-12kgm3 | OSB11,1 | FC 8mm |  | F90 |  |  |  | ASIMILACIÓN F90 | N/A | CALCULO | 59 |  | 1.367.301-5
|  |  | PINO2"x5"@30 | YC-RH15 KNAUF | YC-RH15 KNAUF |  |  |  | OSB11,1 |  | LV50-12kgm3 | OSB11,1 | FC 8mm |  | F90 |  |  |  | ASIMILACIÓN F90 | N/A | CALCULO | 60 |  | 1.367.301-5
|  |  | PINO2"x6"@40 | YC-RH15 VOLCÁN | YC-RH15 VOLCÁN |  |  |  | OSB11,1 |  | LV50-12kgm3 | OSB11,1 | FC 8mm |  | F90 |  |  |  | ASIMILACIÓN F90 | N/A | CALCULO | 61 |  | 1.367.301-5
|  |  | PINO2"x6"@40 | YC-RH15 GYPLAC | YC-RH15 GYPLAC |  |  |  | OSB11,1 |  | LV50-12kgm3 | OSB11,1 | FC 8mm |  | F90 |  |  |  | ASIMILACIÓN F90 | N/A | CALCULO | 62 |  | 1.367.301-5
|  |  | PINO2"x6"@40 | YC-RH15 KNAUF | YC-RH15 KNAUF |  |  |  | OSB11,1 |  | LV50-12kgm3 | OSB11,1 | FC 8mm |  | F90 |  |  |  | ASIMILACIÓN F90 | N/A | CALCULO | 63 |  | 1.367.301-5
|  |  | PINO2"x6"@30 | YC-RH15 VOLCÁN | YC-RH15 VOLCÁN |  |  |  | OSB11,1 |  | LV50-12kgm3 | OSB11,1 | FC 8mm |  | F90 |  |  |  | ASIMILACIÓN F90 | N/A | CALCULO | 64 |  | 1.367.301-5
|  |  | PINO2"x6"@30 | YC-RH15 GYPLAC | YC-RH15 GYPLAC |  |  |  | OSB11,1 |  | LV50-12kgm3 | OSB11,1 | FC 8mm |  | F90 |  |  |  | ASIMILACIÓN F90 | N/A | CALCULO | 65 |  | 1.367.301-5
|  |  | PINO2"x6"@30 | YC-RH15 KNAUF | YC-RH15 KNAUF |  |  |  | OSB11,1 |  | LV50-12kgm3 | OSB11,1 | FC 8mm |  | F90 |  |  |  | ASIMILACIÓN F90 | N/A | CALCULO | 66 |  | 1.367.301-5
|  |  | PINO2"x8"@40 | YC-RH15 VOLCÁN | YC-RH15 VOLCÁN |  |  |  | OSB11,1 |  | LV50-12kgm3 | OSB11,1 | FC 8mm |  | F90 |  |  |  | ASIMILACIÓN F90 | N/A | CALCULO | 67 |  | 1.367.301-5
|  |  | PINO2"x8"@40 | YC-RH15 GYPLAC | YC-RH15 GYPLAC |  |  |  | OSB11,1 |  | LV50-12kgm3 | OSB11,1 | FC 8mm |  | F90 |  |  |  | ASIMILACIÓN F90 | N/A | CALCULO | 68 |  | 1.367.301-5
|  |  | PINO2"x8"@40 | YC-RH15 KNAUF | YC-RH15 KNAUF |  |  |  | OSB11,1 |  | LV50-12kgm3 | OSB11,1 | FC 8mm |  | F90 |  |  |  | ASIMILACIÓN F90 | N/A | CALCULO | 69 |  | 1.367.301-5
|  |  | PINO2"x8"@30 | YC-RH15 VOLCÁN | YC-RH15 VOLCÁN |  |  |  | OSB11,1 |  | LV50-12kgm3 | OSB11,1 | FC 8mm |  | F90 |  |  |  | ASIMILACIÓN F90 | N/A | CALCULO | 70 |  | 1.367.301-5
|  |  | PINO2"x8"@30 | YC-RH15 GYPLAC | YC-RH15 GYPLAC |  |  |  | OSB11,1 |  | LV50-12kgm3 | OSB11,1 | FC 8mm |  | F90 |  |  |  | ASIMILACIÓN F90 | N/A | CALCULO | 71 |  | 1.367.301-5
|  |  | PINO2"x8"@30 | YC-RH15 KNAUF | YC-RH15 KNAUF |  |  |  | OSB11,1 |  | LV50-12kgm3 | OSB11,1 | FC 8mm |  | F90 |  |  |  | ASIMILACIÓN F90 | N/A | CALCULO | 72 |  | 1.367.301-5
| N1.367.301-1 | Muro perimetral 7 | PINO2"x6" DOBLE @40 | YC-RH15 VOLCÁN | YC-RH15 VOLCÁN |  |  |  | OSB11,1 |  | LV50-12kgm3 | OSB11,1 | FC 8mm | - | F90 |  |  |  | ASIMILACIÓN F90 | N/A | CALCULO | 73 |  | 1.367.301-1
|  | Muro perimetral 8 | PINO2"x6" DOBLE @40 | YC-RH15 GYPLAC | YC-RH15 GYPLAC |  |  |  | OSB11,1 |  | LV50-12kgm3 | OSB11,1 | FC 8mm | - | F90 |  |  |  | ASIMILACIÓN F90 | N/A | CALCULO | 74 |  | 1.367.301-1
|  | Muro perimetral 9 | PINO2"x6" DOBLE @40 | YC-RH15 KNAUF | YC-RH15 KNAUF |  |  |  | OSB11,1 |  | LV50-12kgm3 | OSB11,1 | FC 8mm | - | F90 |  |  |  | ASIMILACIÓN F90 | N/A | CALCULO | 75 |  | 1.367.301-1
|  | Muro perimetral 10 | PINO2"x6" DOBLE @30 | YC-RH15 VOLCÁN | YC-RH15 VOLCÁN |  |  |  | OSB11,1 |  | LV50-12kgm3 | OSB11,1 | FC 8mm | - | F90 |  |  |  | ASIMILACIÓN F90 | N/A | CALCULO | 76 |  | 1.367.301-1
|  | Muro perimetral 11 | PINO2"x6" DOBLE @30 | YC-RH15 GYPLAC | YC-RH15 GYPLAC |  |  |  | OSB11,1 |  | LV50-12kgm3 | OSB11,1 | FC 8mm | - | F90 |  |  |  | ASIMILACIÓN F90 | N/A | CALCULO | 77 |  | 1.367.301-1
|  | Muro perimetral 12 | PINO2"x6" DOBLE @30 | YC-RH15 KNAUF | YC-RH15 KNAUF |  |  |  | OSB11,1 |  | LV50-12kgm3 | OSB11,1 | FC 8mm | - | F90 |  |  |  | ASIMILACIÓN F90 | N/A | CALCULO | 78 |  | 1.367.301-1
Panel Perimetral zona seca | N1.367.301-6 Muro perimetral zona seca F90 | Muro perimetral 1 | PINO2"x4"@40 | YC-RF15 VOLCÁN | YC-RF15 VOLCÁN |  |  |  | OSB11,1 |  | LV50-12kgm3 | OSB11,1 | FC 8mm | - | F90 |  |  |  | ASIMILACIÓN F90 | N/A | CALCULO | 79 |  | 1.367.301-6
|  |  | PINO2"x4"@30 | YC-RF15 VOLCÁN | YC-RF15 VOLCÁN |  |  |  | OSB11,1 |  | LV50-12kgm3 | OSB11,1 | FC 8mm | - | F90 |  |  |  | ASIMILACIÓN F90 | N/A | CALCULO | 80 |  | 1.367.301-6
|  |  | PINO2"x5"@40 | YC-RF15 VOLCÁN | YC-RF15 VOLCÁN |  |  |  | OSB11,1 |  | LV50-12kgm3 | OSB11,1 | FC 8mm | - | F90 |  |  |  | ASIMILACIÓN F90 | N/A | CALCULO | 81 |  | 1.367.301-6
|  |  | PINO2"x5"@30 | YC-RF15 VOLCÁN | YC-RF15 VOLCÁN |  |  |  | OSB11,1 |  | LV50-12kgm3 | OSB11,1 | FC 8mm | - | F90 |  |  |  | ASIMILACIÓN F90 | N/A | CALCULO | 82 |  | 1.367.301-6
|  |  | PINO2"x6"@40 | YC-RF15 VOLCÁN | YC-RF15 VOLCÁN |  |  |  | OSB11,1 |  | LV50-12kgm3 | OSB11,1 | FC 8mm |  | F90 |  |  |  | ASIMILACIÓN F90 | N/A | CALCULO | 83 |  | 1.367.301-6
|  |  | PINO2"x6"@30 | YC-RF15 VOLCÁN | YC-RF15 VOLCÁN |  |  |  | OSB11,1 |  | LV50-12kgm3 | OSB11,1 | FC 8mm |  | F90 |  |  |  | ASIMILACIÓN F90 | N/A | CALCULO | 84 |  | 1.367.301-6
|  |  | PINO2"x8"@40 | YC-RF15 VOLCÁN | YC-RF15 VOLCÁN |  |  |  | OSB11,1 |  | LV50-12kgm3 | OSB11,1 | FC 8mm |  | F90 |  |  |  | ASIMILACIÓN F90 | N/A | CALCULO | 85 |  | 1.367.301-6
|  |  | PINO2"x8"@30 | YC-RF15 VOLCÁN | YC-RF15 VOLCÁN |  |  |  | OSB11,1 |  | LV50-12kgm3 | OSB11,1 | FC 8mm |  | F90 |  |  |  | ASIMILACIÓN F90 | N/A | CALCULO | 86 |  | 1.367.301-6
|  | Muro perimetral 2 | PINO2"x6" DOBLE @40 | YC-RF15 VOLCÁN | YC-RF15 VOLCÁN |  |  |  | OSB11,1 |  | LV50-12kgm3 | OSB11,1 | FC 8mm | - | F90 |  |  |  | ASIMILACIÓN F90 | N/A | CALCULO | 87 |  | 1.367.301-6
|  |  | PINO2"x6" DOBLE @30 | YC-RF15 VOLCÁN | YC-RF15 VOLCÁN |  |  |  | OSB11,1 |  | LV50-12kgm3 | OSB11,1 | FC 8mm | - | F90 |  |  |  | ASIMILACIÓN F90 | N/A | CALCULO | 88 |  | 1.367.301-6
| N1.367.301-3 | Muro perimetral 16 | PINO2"x4"@60 | YC-RF15 GYPLAC | YC-RF15 GYPLAC |  |  |  | OSB11,1 |  | LV50-12kgm3 | OSB11,1 | FC 8mm | - | F120 |  |  |  | ASIMILACIÓN F120 | N/A | CALCULO | 89 |  | 1.367.301-3
|  | Muro perimetral 15 | PINO2"x4"@60 | YC-RF15 KNAUF | YC-RF15 KNAUF |  |  |  | OSB11,1 |  | LV50-12kgm3 | OSB11,1 | FC 8mm | - | F120 |  |  |  | ASIMILACIÓN F120 | N/A | CALCULO | 90 |  | 1.367.301-3
|  | Muro perimetral 13 | PINO2"x4"@60 | YC-RF15 VOLCÁN | YC-RF15 VOLCÁN | OSB11,1 |  |  | OSB11,1 |  | LV50-12kgm3 | OSB11,1 | FC 8mm | - | F120 |  |  |  | ASIMILACIÓN F120 | N/A | CALCULO | 91 |  | 1.367.301-3
|  | Muro perimetral 14 | PINO2"x4"@40 | YC-RF15 VOLCÁN | YC-RF15 VOLCÁN | OSB11,1 |  |  | OSB11,1 |  | LV50-12kgm3 | OSB11,1 | FC 8mm | - | F120 |  |  |  | ASIMILACIÓN F120 | N/A | CALCULO | 92 |  | 1.367.301-3
| N1.367.301-7 Muro perimetral zona seca F120 | Muro perimetral 1 | PINO2"x6" DOBLE @40 | YC-RF15 VOLCÁN | YC-RF15 VOLCÁN | OSB11,1 |  |  | OSB11,1 |  | LV50-12kgm3 | OSB11,1 | FC 8mm | - | F120 |  |  |  | ASIMILACIÓN F120 | N/A | CALCULO | 93 |  | 1.367.301-7
|  |  | PINO2"x6" DOBLE @30 | YC-RF15 VOLCÁN | YC-RF15 VOLCÁN | OSB11,1 |  |  | OSB11,1 |  | LV50-12kgm3 | OSB11,1 | FC 8mm | - | F120 |  |  |  | ASIMILACIÓN F120 | N/A | CALCULO | 94 |  | 1.367.301-7
|  | Muro perimetral 2 | PINO2"x4"@40 | YC-RF15 GYPLAC | YC-RF15 GYPLAC |  |  |  | OSB11,1 |  | LV50-12kgm3 | OSB11,1 | FC 8mm | - | F120 |  |  |  | ASIMILACIÓN F120 | N/A | CALCULO | 95 |  | 1.367.301-7
|  |  | PINO2"x4"@40 | YC-RF15 KNAUF | YC-RF15 KNAUF |  |  |  | OSB11,1 |  | LV50-12kgm3 | OSB11,1 | FC 8mm | - | F120 |  |  |  | ASIMILACIÓN F120 | N/A | CALCULO | 96 |  | 1.367.301-7
|  |  | PINO2"x4"@30 | YC-RF15 GYPLAC | YC-RF15 GYPLAC |  |  |  | OSB11,1 |  | LV50-12kgm3 | OSB11,1 | FC 8mm | - | F120 |  |  |  | ASIMILACIÓN F120 | N/A | CALCULO | 97 |  | 1.367.301-7
|  |  | PINO2"x4"@30 | YC-RF15 KNAUF | YC-RF15 KNAUF |  |  |  | OSB11,1 |  | LV50-12kgm3 | OSB11,1 | FC 8mm | - | F120 |  |  |  | ASIMILACIÓN F120 | N/A | CALCULO | 98 |  | 1.367.301-7
|  |  | PINO2"x5"@40 | YC-RF15 GYPLAC | YC-RF15 GYPLAC |  |  |  | OSB11,1 |  | LV50-12kgm3 | OSB11,1 | FC 8mm | - | F120 |  |  |  | ASIMILACIÓN F120 | N/A | CALCULO | 99 |  | 1.367.301-7
|  |  | PINO2"x5"@40 | YC-RF15 KNAUF | YC-RF15 KNAUF |  |  |  | OSB11,1 |  | LV50-12kgm3 | OSB11,1 | FC 8mm | - | F120 |  |  |  | ASIMILACIÓN F120 | N/A | CALCULO | 100 |  | 1.367.301-7
|  |  | PINO2"x5"@30 | YC-RF15 GYPLAC | YC-RF15 GYPLAC |  |  |  | OSB11,1 |  | LV50-12kgm3 | OSB11,1 | FC 8mm | - | F120 |  |  |  | ASIMILACIÓN F120 | N/A | CALCULO | 101 |  | 1.367.301-7
|  |  | PINO2"x5"@30 | YC-RF15 KNAUF | YC-RF15 KNAUF |  |  |  | OSB11,1 |  | LV50-12kgm3 | OSB11,1 | FC 8mm | - | F120 |  |  |  | ASIMILACIÓN F120 | N/A | CALCULO | 102 |  | 1.367.301-7
|  |  | PINO2"x6"@40 | YC-RF15 GYPLAC | YC-RF15 GYPLAC |  |  |  | OSB11,1 |  | LV50-12kgm3 | OSB11,1 | FC 8mm |  | F120 |  |  |  | ASIMILACIÓN F120 | N/A | CALCULO | 103 |  | 1.367.301-7
|  |  | PINO2"x6"@40 | YC-RF15 KNAUF | YC-RF15 KNAUF |  |  |  | OSB11,1 |  | LV50-12kgm3 | OSB11,1 | FC 8mm |  | F120 |  |  |  | ASIMILACIÓN F120 | N/A | CALCULO | 104 |  | 1.367.301-7
|  |  | PINO2"x6"@30 | YC-RF15 GYPLAC | YC-RF15 GYPLAC |  |  |  | OSB11,1 |  | LV50-12kgm3 | OSB11,1 | FC 8mm |  | F120 |  |  |  | ASIMILACIÓN F120 | N/A | CALCULO | 105 |  | 1.367.301-7
|  |  | PINO2"x6"@30 | YC-RF15 KNAUF | YC-RF15 KNAUF |  |  |  | OSB11,1 |  | LV50-12kgm3 | OSB11,1 | FC 8mm |  | F120 |  |  |  | ASIMILACIÓN F120 | N/A | CALCULO | 106 |  | 1.367.301-7
|  |  | PINO2"x8"@40 | YC-RF15 GYPLAC | YC-RF15 GYPLAC |  |  |  | OSB11,1 |  | LV50-12kgm3 | OSB11,1 | FC 8mm |  | F120 |  |  |  | ASIMILACIÓN F120 | N/A | CALCULO | 107 |  | 1.367.301-7
|  |  | PINO2"x8"@40 | YC-RF15 KNAUF | YC-RF15 KNAUF |  |  |  | OSB11,1 |  | LV50-12kgm3 | OSB11,1 | FC 8mm |  | F120 |  |  |  | ASIMILACIÓN F120 | N/A | CALCULO | 108 |  | 1.367.301-7
|  |  | PINO2"x8"@30 | YC-RF15 GYPLAC | YC-RF15 GYPLAC |  |  |  | OSB11,1 |  | LV50-12kgm3 | OSB11,1 | FC 8mm |  | F120 |  |  |  | ASIMILACIÓN F120 | N/A | CALCULO | 109 |  | 1.367.301-7
|  |  | PINO2"x8"@30 | YC-RF15 KNAUF | YC-RF15 KNAUF |  |  |  | OSB11,1 |  | LV50-12kgm3 | OSB11,1 | FC 8mm |  | F120 |  |  |  | ASIMILACIÓN F120 | N/A | CALCULO | 110 |  | 1.367.301-7
|  | Muro perimetral 3 | PINO2"x6" DOBLE @40 | YC-RF15 GYPLAC | YC-RF15 GYPLAC |  |  |  | OSB11,1 |  | LV50-12kgm3 | OSB11,1 | FC 8mm | - | F120 |  |  |  | ASIMILACIÓN F120 | N/A | CALCULO | 111 |  | 1.367.301-7
|  |  | PINO2"x6" DOBLE @40 | YC-RF15 KNAUF | YC-RF15 KNAUF |  |  |  | OSB11,1 |  | LV50-12kgm3 | OSB11,1 | FC 8mm | - | F120 |  |  |  | ASIMILACIÓN F120 | N/A | CALCULO | 112 |  | 1.367.301-7
|  |  | PINO2"x6" DOBLE @30 | YC-RF15 GYPLAC | YC-RF15 GYPLAC |  |  |  | OSB11,1 |  | LV50-12kgm3 | OSB11,1 | FC 8mm | - | F120 |  |  |  | ASIMILACIÓN F120 | N/A | CALCULO | 113 |  | 1.367.301-7
|  |  | PINO2"x6" DOBLE @30 | YC-RF15 KNAUF | YC-RF15 KNAUF |  |  |  | OSB11,1 |  | LV50-12kgm3 | OSB11,1 | FC 8mm | - | F120 |  |  |  | ASIMILACIÓN F120 | N/A | CALCULO | 114 |  | 1.367.301-7
[15 empty] | REQUERIMIENTO |  |  |  | ENSAYO/CÁLCULO
[15 empty] | FUEGO | ACUSTICO |  | TERMICO | FUEGO | ACÚSTICO | TERMICO
|  |  | Estructuración | Placas Expuestas | [6 empty] | Aislación | Placas no expuestas |  |  |  | AEREO (>45 Dba) | IMPACTO (<75 Db)
| N1.367.301-3 | Muro perimetral 1 | PINO2"x4"@40 | YC-RH15 VOLCÁN | YC-RH15 VOLCÁN |  | YC-RH15 VOLCÁN |  | OSB11,1 |  | LV50-12kgm3 | OSB11,1 | FC 8mm | - | F120 |  |  |  | ASIMILACIÓN F120 | N/A | CALCULO | 115 |  | 1.367.301-3
|  | Muro perimetral 2 | PINO2"x4"@40 | YC-RH15 GYPLAC | YC-RH15 GYPLAC |  | YC-RH15 GYPLAC |  | OSB11,1 |  | LV50-12kgm3 | OSB11,1 | FC 8mm | - | F120 |  |  |  | ASIMILACIÓN F120 | N/A | CALCULO | 116 |  | 1.367.301-3
|  | Muro perimetral 3 | PINO2"x4"@40 | YC-RH15 KNAUF | YC-RH15 KNAUF |  | YC-RH15 KNAUF |  | OSB11,1 |  | LV50-12kgm3 | OSB11,1 | FC 8mm | - | F120 |  |  |  | ASIMILACIÓN F120 | N/A | CALCULO | 117 |  | 1.367.301-3
|  | Muro perimetral 4 | PINO2"x4"@30 | YC-RH15 VOLCÁN | YC-RH15 VOLCÁN |  | YC-RH15 VOLCÁN |  | OSB11,1 |  | LV50-12kgm3 | OSB11,1 | FC 8mm | - | F120 |  |  |  | ASIMILACIÓN F120 | N/A | CALCULO | 118 |  | 1.367.301-3
|  | Muro perimetral 5 | PINO2"x4"@30 | YC-RH15 GYPLAC | YC-RH15 GYPLAC |  | YC-RH15 GYPLAC |  | OSB11,1 |  | LV50-12kgm3 | OSB11,1 | FC 8mm | - | F120 |  |  |  | ASIMILACIÓN F120 | N/A | CALCULO | 119 |  | 1.367.301-3
|  | Muro perimetral 6 | PINO2"x4"@30 | YC-RH15 KNAUF | YC-RH15 KNAUF |  | YC-RH15 KNAUF |  | OSB11,1 |  | LV50-12kgm3 | OSB11,1 | FC 8mm | - | F120 |  |  |  | ASIMILACIÓN F120 | N/A | CALCULO | 120 |  | 1.367.301-3
| N1.367.301-8 Muro perimetral zona húmeda F120 | Muro perimetral | PINO2"x5"@40 | YC-RH15 VOLCÁN | YC-RH15 VOLCÁN |  | YC-RH15 VOLCÁN |  | OSB11,1 |  | LV50-12kgm3 | OSB11,1 | FC 8mm |  | F120 |  |  |  | ASIMILACIÓN F120 | N/A | CALCULO | 121 |  | 1.367.301-8
|  |  | PINO2"x5"@40 | YC-RH15 GYPLAC | YC-RH15 GYPLAC |  | YC-RH15 GYPLAC |  | OSB11,1 |  | LV50-12kgm3 | OSB11,1 | FC 8mm |  | F120 |  |  |  | ASIMILACIÓN F120 | N/A | CALCULO | 122 |  | 1.367.301-8
|  |  | PINO2"x5"@40 | YC-RH15 KNAUF | YC-RH15 KNAUF |  | YC-RH15 KNAUF |  | OSB11,1 |  | LV50-12kgm3 | OSB11,1 | FC 8mm |  | F120 |  |  |  | ASIMILACIÓN F120 | N/A | CALCULO | 123 |  | 1.367.301-8
|  |  | PINO2"x5"@30 | YC-RH15 VOLCÁN | YC-RH15 VOLCÁN |  | YC-RH15 VOLCÁN |  | OSB11,1 |  | LV50-12kgm3 | OSB11,1 | FC 8mm |  | F120 |  |  |  | ASIMILACIÓN F120 | N/A | CALCULO | 124 |  | 1.367.301-8
|  |  | PINO2"x5"@30 | YC-RH15 GYPLAC | YC-RH15 GYPLAC |  | YC-RH15 GYPLAC |  | OSB11,1 |  | LV50-12kgm3 | OSB11,1 | FC 8mm |  | F120 |  |  |  | ASIMILACIÓN F120 | N/A | CALCULO | 125 |  | 1.367.301-8
|  |  | PINO2"x5"@30 | YC-RH15 KNAUF | YC-RH15 KNAUF |  | YC-RH15 KNAUF |  | OSB11,1 |  | LV50-12kgm3 | OSB11,1 | FC 8mm |  | F120 |  |  |  | ASIMILACIÓN F120 | N/A | CALCULO | 126 |  | 1.367.301-8
|  |  | PINO2"x6"@40 | YC-RH15 VOLCÁN | YC-RH15 VOLCÁN |  | YC-RH15 VOLCÁN |  | OSB11,1 |  | LV50-12kgm3 | OSB11,1 | FC 8mm |  | F120 |  |  |  | ASIMILACIÓN F120 | N/A | CALCULO | 127 |  | 1.367.301-8
|  |  | PINO2"x6"@40 | YC-RH15 GYPLAC | YC-RH15 GYPLAC |  | YC-RH15 GYPLAC |  | OSB11,1 |  | LV50-12kgm3 | OSB11,1 | FC 8mm |  | F120 |  |  |  | ASIMILACIÓN F120 | N/A | CALCULO | 128 |  | 1.367.301-8
|  |  | PINO2"x6"@40 | YC-RH15 KNAUF | YC-RH15 KNAUF |  | YC-RH15 KNAUF |  | OSB11,1 |  | LV50-12kgm3 | OSB11,1 | FC 8mm |  | F120 |  |  |  | ASIMILACIÓN F120 | N/A | CALCULO | 129 |  | 1.367.301-8
|  |  | PINO2"x6"@30 | YC-RH15 VOLCÁN | YC-RH15 VOLCÁN |  | YC-RH15 VOLCÁN |  | OSB11,1 |  | LV50-12kgm3 | OSB11,1 | FC 8mm |  | F120 |  |  |  | ASIMILACIÓN F120 | N/A | CALCULO | 130 |  | 1.367.301-8
|  |  | PINO2"x6"@30 | YC-RH15 GYPLAC | YC-RH15 GYPLAC |  | YC-RH15 GYPLAC |  | OSB11,1 |  | LV50-12kgm3 | OSB11,1 | FC 8mm |  | F120 |  |  |  | ASIMILACIÓN F120 | N/A | CALCULO | 131 |  | 1.367.301-8
|  |  | PINO2"x6"@30 | YC-RH15 KNAUF | YC-RH15 KNAUF |  | YC-RH15 KNAUF |  | OSB11,1 |  | LV50-12kgm3 | OSB11,1 | FC 8mm |  | F120 |  |  |  | ASIMILACIÓN F120 | N/A | CALCULO | 132 |  | 1.367.301-8
|  |  | PINO2"x8"@40 | YC-RH15 VOLCÁN | YC-RH15 VOLCÁN |  | YC-RH15 VOLCÁN |  | OSB11,1 |  | LV50-12kgm3 | OSB11,1 | FC 8mm |  | F120 |  |  |  | ASIMILACIÓN F120 | N/A | CALCULO | 133 |  | 1.367.301-8
|  |  | PINO2"x8"@40 | YC-RH15 GYPLAC | YC-RH15 GYPLAC |  | YC-RH15 GYPLAC |  | OSB11,1 |  | LV50-12kgm3 | OSB11,1 | FC 8mm |  | F120 |  |  |  | ASIMILACIÓN F120 | N/A | CALCULO | 134 |  | 1.367.301-8
|  |  | PINO2"x8"@40 | YC-RH15 KNAUF | YC-RH15 KNAUF |  | YC-RH15 KNAUF |  | OSB11,1 |  | LV50-12kgm3 | OSB11,1 | FC 8mm |  | F120 |  |  |  | ASIMILACIÓN F120 | N/A | CALCULO | 135 |  | 1.367.301-8
|  |  | PINO2"x8"@30 | YC-RH15 VOLCÁN | YC-RH15 VOLCÁN |  | YC-RH15 VOLCÁN |  | OSB11,1 |  | LV50-12kgm3 | OSB11,1 | FC 8mm |  | F120 |  |  |  | ASIMILACIÓN F120 | N/A | CALCULO | 136 |  | 1.367.301-8
|  |  | PINO2"x8"@30 | YC-RH15 GYPLAC | YC-RH15 GYPLAC |  | YC-RH15 GYPLAC |  | OSB11,1 |  | LV50-12kgm3 | OSB11,1 | FC 8mm |  | F120 |  |  |  | ASIMILACIÓN F120 | N/A | CALCULO | 137 |  | 1.367.301-8
|  |  | PINO2"x8"@30 | YC-RH15 KNAUF | YC-RH15 KNAUF |  | YC-RH15 KNAUF |  | OSB11,1 |  | LV50-12kgm3 | OSB11,1 | FC 8mm |  | F120 |  |  |  | ASIMILACIÓN F120 | N/A | CALCULO | 138 |  | 1.367.301-8
| N1.367.301-3 | Muro perimetral 7 | PINO2"x6" DOBLE @40 | YC-RH15 VOLCÁN | YC-RH15 VOLCÁN |  | YC-RH15 VOLCÁN |  | OSB11,1 |  | LV50-12kgm3 | OSB11,1 | FC 8mm | - | F120 |  |  |  | ASIMILACIÓN F120 | N/A | CALCULO | 139 |  | 1.367.301-3
|  | Muro perimetral 8 | PINO2"x6" DOBLE @40 | YC-RH15 GYPLAC | YC-RH15 GYPLAC |  | YC-RH15 GYPLAC |  | OSB11,1 |  | LV50-12kgm3 | OSB11,1 | FC 8mm | - | F120 |  |  |  | ASIMILACIÓN F120 | N/A | CALCULO | 140 |  | 1.367.301-3
|  | Muro perimetral 9 | PINO2"x6" DOBLE @40 | YC-RH15 KNAUF | YC-RH15 KNAUF |  | YC-RH15 KNAUF |  | OSB11,1 |  | LV50-12kgm3 | OSB11,1 | FC 8mm | - | F120 |  |  |  | ASIMILACIÓN F120 | N/A | CALCULO | 141 |  | 1.367.301-3
|  | Muro perimetral 10 | PINO2"x6" DOBLE @30 | YC-RH15 VOLCÁN | YC-RH15 VOLCÁN |  | YC-RH15 VOLCÁN |  | OSB11,1 |  | LV50-12kgm3 | OSB11,1 | FC 8mm | - | F120 |  |  |  | ASIMILACIÓN F120 | N/A | CALCULO | 142 |  | 1.367.301-3
|  | Muro perimetral 11 | PINO2"x6" DOBLE @30 | YC-RH15 GYPLAC | YC-RH15 GYPLAC |  | YC-RH15 GYPLAC |  | OSB11,1 |  | LV50-12kgm3 | OSB11,1 | FC 8mm | - | F120 |  |  |  | ASIMILACIÓN F120 | N/A | CALCULO | 143 |  | 1.367.301-3
|  | Muro perimetral 12 | PINO2"x6" DOBLE @30 | YC-RH15 KNAUF | YC-RH15 KNAUF |  | YC-RH15 KNAUF |  | OSB11,1 |  | LV50-12kgm3 | OSB11,1 | FC 8mm | - | F120 |  |  |  | ASIMILACIÓN F120 | N/A | CALCULO | 144 |  | 1.367.301-3
Entrepisos
|  |  | Estructuración | Cara Expuesta al Fuego |  |  |  |  | Núcleo |  |  |  | Cara No Expuesta al Fuego |  | Fuego | Aéreo | Impacto
|  |  | PINO 2"x8"@60 | YC-RF15 VOLCÁN | YC-RF15 VOLCÁN |  | LISTONEADO 2x2@40 | YC-RF15 VOLCÁN | TERCIADO 12 |  | LV120-11kgm3 VOLCÁN | TERCIADO 12 | Caucho Polambiente de 5 mm | Pastelón Hormigón de 2400kg/m3, de 41 mm | F90 | 50 | 67 | 145 |  |  |  |  | Informe N°221 |  | 1.364.929
|  |  | PINO 2"x8" @60 | YC-RF15 KNAUF | YC-RF15 KNAUF |  | LISTONEADO 2x2@60 | YC-RF15 KNAUF | TERCIADO 12 |  | LV120-11kgm3 KNAUF | TERCIADO 12 | Caucho Polambiente de 3 mm | Pastelón Hormigón de 2100kg/m3, de 40 mm | F120 | 50 | 67 | 146 |  |  |  |  | Informe N°222 | 1.365.086-2
|  |  | PINO 2"x8" @40 | YC-RF15 KNAUF | YC-RF15 KNAUF |  | LISTONEADO 2x2@40 | YC-RF15 KNAUF | OSB11 LP Home |  | LV120-11kgm3 KNAUF | OSB11 LP Home | Caucho Polambiente de 3 mm | Pastelón Hormigón de 2100kg/m3, de 40 mm | F120 | 48 | 67 | 147 |  |  |  |  | Informe N°223 | 1.365.086
|  |  | PINO 2"x8" @40 | YC-RF15 GYPLAC | YC-RF15 GYPLAC |  | LISTONEADO 2x2@40 | YC-RF15 GYPLAC | OSB11 LP Home |  | LV120-11kgm3 KNAUF | OSB11 LP Home | Caucho Polambiente de 3 mm | Pastelón Hormigón de 2100kg/m3, de 40 mm | F120 | 48 | 67 | 148 |  |  |  |  | Informe N°224 | 1.365.085
|  |  | PINO 2"x8" Doble @40 | YC-RF15 GYPLAC | YC-RF15 GYPLAC |  | LISTONEADO 2x2@40 | YC-RF15 GYPLAC | OSB11 LP Home |  | LV120-11kgm3 GYPLAC | OSB11 LP Home | Caucho Polambiente de 3 mm | Pastelón Hormigón de 2100kg/m3, de 40 mm | F120 | 48 | 67 | 149 | [5 empty] | 1.365.085-2
Note on C81: Se debe corregir descripción en informe
Note on C82: Se debe corregir descripción en informe
Note on C83: Se debe corregir descripcion en informe
Note on C151: Se debe corregir descripción en informe

## Resumen de ensayos y asim.
| Estructuración | Descripcción | FUEGO | ACUSTICO | TERMICO | Informe Ensayo Acústico | Informe Asimilación Fuego | Informe Ensayo Fuego
Muro zigzag 1 | Pino radiata 2"x5"@20 ZIGZAG |  | F120 | 57 | N/A | 1.367.312 | 1.367.301-2
Muro zigzag 2 | Pino radiata 2"x6"@20 ZIGZAG |  | F120 | 56 | N/A | 1.367.317 | 1.367.301-2
Muro zigzag 3 | PINO2"x5"@20 ZIGZAG |  | F120 | 57 | N/A | 1.367.313 | 1.367.301-2
Muro zigzag 4 | PINO2"x6"@20 ZIGZAG |  | F120 | 57 | N/A | 1.367.316 | 1.367.301-2
Muro zigzag 5 | PINO2"x5"@20 ZIGZAG |  | F120 | 56 | N/A | 1.367.314 | 1.367.301-2
Muro zigzag 6 | PINO2"x4"@20 ZIGZAG |  | F120 | 54 | N/A | 1.367.318 | 1.367.301-2
Muro interior 1 | PINO2"x4"@60 |  | F120 |  |  |  | 1.367.301-4
| PINO2"x4"@40 |  | F120 |  |  |  | 1.367.301-4
| PINO2"x4"@30 |  | F120 |  |  |  | 1.367.301-4
| PINO2"x5"@60 |  | F120 |  |  |  | 1.367.301-4
| PINO2"x5"@40 |  | F120 |  |  |  | 1.367.301-4
| PINO2"x5"@30 |  | F120 |  |  |  | 1.367.301-4
| PINO2"x6"@60 |  | F120 |  |  |  | 1.367.301-4
| PINO2"x6"@40 |  | F120 |  |  |  | 1.367.301-4
| PINO2"x6"@30 |  | F120 |  |  |  | 1.367.301-4
| PINO2"x8"@40 |  | F120 |  |  |  | 1.367.301-4
| PINO2"x8"@30 |  | F120 |  |  |  | 1.367.301-4
Muro interior 2 | PINO2"x6" DOBLE @40 |  | F120 |  |  |  | 1.367.301-4
| PINO2"x6" DOBLE @30 |  | F120 |  |  |  | 1.367.301-4
Muro interior 3 | PINO2"x4"@60 |  | F120 |  |  |  | 1.367.301-4
| PINO2"x4"@60 |  | F120 |  |  |  | 1.367.301-4
| PINO2"x4"@40 |  | F120 |  |  |  | 1.367.301-4
| PINO2"x4"@40 |  | F120 |  |  |  | 1.367.301-4
| PINO2"x4"@30 |  | F120 |  |  |  | 1.367.301-4
| PINO2"x4"@30 |  | F120 |  |  |  | 1.367.301-4
| PINO2"x5"@60 |  | F120 |  |  |  | 1.367.301-4
| PINO2"x5"@60 |  | F120 |  |  |  | 1.367.301-4
| PINO2"x5"@40 |  | F120 |  |  |  | 1.367.301-4
| PINO2"x5"@40 |  | F120 |  |  |  | 1.367.301-4
| PINO2"x5"@30 |  | F120 |  |  |  | 1.367.301-4
| PINO2"x5"@30 |  | F120 |  |  |  | 1.367.301-4
| PINO2"x6"@60 |  | F120 |  |  |  | 1.367.301-4
| PINO2"x6"@60 |  | F120 |  |  |  | 1.367.301-4
| PINO2"x6"@40 |  | F120 |  |  |  | 1.367.301-4
| PINO2"x6"@40 |  | F120 |  |  |  | 1.367.301-4
| PINO2"x6"@30 |  | F120 |  |  |  | 1.367.301-4
| PINO2"x6"@30 |  | F120 |  |  |  | 1.367.301-4
| PINO2"x8"@40 |  | F120 |  |  |  | 1.367.301-4
| PINO2"x8"@40 |  | F120 |  |  |  | 1.367.301-4
| PINO2"x8"@30 |  | F120 |  |  |  | 1.367.301-4
| PINO2"x8"@30 |  | F120 |  |  |  | 1.367.301-4
Muro interior 4 | PINO2"x6" DOBLE @40 |  | F120 |  |  |  | 1.367.301-4
| PINO2"x6" DOBLE @40 |  | F120 |  |  |  | 1.367.301-4
| PINO2"x6" DOBLE @30 |  | F120 |  |  |  | 1.367.301-4
| PINO2"x6" DOBLE @30 |  | F120 |  |  |  | 1.367.301-4
Muro interior 5 | PINO2"x4"@60 |  | F120 |  |  |  |  | 1.364.931
Muro interior 6 | PINO2"x4"@60 |  | F120 |  |  |  |  | 1.364.993
Muro perimetral 1 | PINO2"x4"@60 |  | F90 |  |  |  |  | 1.364.934
Muro perimetral 1 | PINO2"x4"@40 |  | F90 |  |  |  | 1.367.301-1
Muro perimetral 2 | PINO2"x4"@40 |  | F90 |  |  |  | 1.367.301-1
Muro perimetral 3 | PINO2"x4"@40 |  | F90 |  |  |  | 1.367.301-1
Muro perimetral 4 | PINO2"x4"@30 |  | F90 |  |  |  | 1.367.301-1
Muro perimetral 5 | PINO2"x4"@30 |  | F90 |  |  |  | 1.367.301-1
Muro perimetral 6 | PINO2"x4"@30 |  | F90 |  |  |  | 1.367.301-1
Muro perimetral | PINO2"x5"@40 |  | F90 |  |  |  | 1.367.301-5
| PINO2"x5"@40 |  | F90 |  |  |  | 1.367.301-5
| PINO2"x5"@40 |  | F90 |  |  |  | 1.367.301-5
| PINO2"x5"@30 |  | F90 |  |  |  | 1.367.301-5
| PINO2"x5"@30 |  | F90 |  |  |  | 1.367.301-5
| PINO2"x5"@30 |  | F90 |  |  |  | 1.367.301-5
| PINO2"x6"@40 |  | F90 |  |  |  | 1.367.301-5
| PINO2"x6"@40 |  | F90 |  |  |  | 1.367.301-5
| PINO2"x6"@40 |  | F90 |  |  |  | 1.367.301-5
| PINO2"x6"@30 |  | F90 |  |  |  | 1.367.301-5
| PINO2"x6"@30 |  | F90 |  |  |  | 1.367.301-5
| PINO2"x6"@30 |  | F90 |  |  |  | 1.367.301-5
| PINO2"x8"@40 |  | F90 |  |  |  | 1.367.301-5
| PINO2"x8"@40 |  | F90 |  |  |  | 1.367.301-5
| PINO2"x8"@40 |  | F90 |  |  |  | 1.367.301-5
| PINO2"x8"@30 |  | F90 |  |  |  | 1.367.301-5
| PINO2"x8"@30 |  | F90 |  |  |  | 1.367.301-5
| PINO2"x8"@30 |  | F90 |  |  |  | 1.367.301-5
Muro perimetral 7 | PINO2"x6" DOBLE @40 |  | F90 |  |  |  | 1.367.301-1
Muro perimetral 8 | PINO2"x6" DOBLE @40 |  | F90 |  |  |  | 1.367.301-1
Muro perimetral 9 | PINO2"x6" DOBLE @40 |  | F90 |  |  |  | 1.367.301-1
Muro perimetral 10 | PINO2"x6" DOBLE @30 |  | F90 |  |  |  | 1.367.301-1
Muro perimetral 11 | PINO2"x6" DOBLE @30 |  | F90 |  |  |  | 1.367.301-1
Muro perimetral 12 | PINO2"x6" DOBLE @30 |  | F90 |  |  |  | 1.367.301-1
Muro perimetral 1 | PINO2"x4"@40 |  | F90 |  |  |  | 1.367.301-6
| PINO2"x4"@30 |  | F90 |  |  |  | 1.367.301-6
| PINO2"x5"@40 |  | F90 |  |  |  | 1.367.301-6
| PINO2"x5"@30 |  | F90 |  |  |  | 1.367.301-6
| PINO2"x6"@40 |  | F90 |  |  |  | 1.367.301-6
| PINO2"x6"@30 |  | F90 |  |  |  | 1.367.301-6
| PINO2"x8"@40 |  | F90 |  |  |  | 1.367.301-6
| PINO2"x8"@30 |  | F90 |  |  |  | 1.367.301-6
Muro perimetral 2 | PINO2"x6" DOBLE @40 |  | F90 |  |  |  | 1.367.301-6
| PINO2"x6" DOBLE @30 |  | F90 |  |  |  | 1.367.301-6
Muro perimetral 16 | PINO2"x4"@60 |  | F120 |  |  |  | 1.367.301-3
Muro perimetral 15 | PINO2"x4"@60 |  | F120 |  |  |  | 1.367.301-3
Muro perimetral 13 | PINO2"x4"@60 |  | F120 |  |  |  | 1.367.301-3
Muro perimetral 14 | PINO2"x4"@40 |  | F120 |  |  |  | 1.367.301-3
Muro perimetral 1 | PINO2"x6" DOBLE @40 |  | F120 |  |  |  | 1.367.301-7
| PINO2"x6" DOBLE @30 |  | F120 |  |  |  | 1.367.301-7
Muro perimetral 2 | PINO2"x4"@40 |  | F120 |  |  |  | 1.367.301-7
| PINO2"x4"@40 |  | F120 |  |  |  | 1.367.301-7
| PINO2"x4"@30 |  | F120 |  |  |  | 1.367.301-7
| PINO2"x4"@30 |  | F120 |  |  |  | 1.367.301-7
| PINO2"x5"@40 |  | F120 |  |  |  | 1.367.301-7
| PINO2"x5"@40 |  | F120 |  |  |  | 1.367.301-7
| PINO2"x5"@30 |  | F120 |  |  |  | 1.367.301-7
| PINO2"x5"@30 |  | F120 |  |  |  | 1.367.301-7
| PINO2"x6"@40 |  | F120 |  |  |  | 1.367.301-7
| PINO2"x6"@40 |  | F120 |  |  |  | 1.367.301-7
| PINO2"x6"@30 |  | F120 |  |  |  | 1.367.301-7
| PINO2"x6"@30 |  | F120 |  |  |  | 1.367.301-7
| PINO2"x8"@40 |  | F120 |  |  |  | 1.367.301-7
| PINO2"x8"@40 |  | F120 |  |  |  | 1.367.301-7
| PINO2"x8"@30 |  | F120 |  |  |  | 1.367.301-7
| PINO2"x8"@30 |  | F120 |  |  |  | 1.367.301-7
Muro perimetral 3 | PINO2"x6" DOBLE @40 |  | F120 |  |  |  | 1.367.301-7
| PINO2"x6" DOBLE @40 |  | F120 |  |  |  | 1.367.301-7
| PINO2"x6" DOBLE @30 |  | F120 |  |  |  | 1.367.301-7
| PINO2"x6" DOBLE @30 |  | F120 |  |  |  | 1.367.301-7
Muro perimetral 1 | PINO2"x4"@40 |  | F120 |  |  |  | 1.367.301-3
Muro perimetral 2 | PINO2"x4"@40 |  | F120 |  |  |  | 1.367.301-3
Muro perimetral 3 | PINO2"x4"@40 |  | F120 |  |  |  | 1.367.301-3
Muro perimetral 4 | PINO2"x4"@30 |  | F120 |  |  |  | 1.367.301-3
Muro perimetral 5 | PINO2"x4"@30 |  | F120 |  |  |  | 1.367.301-3
Muro perimetral 6 | PINO2"x4"@30 |  | F120 |  |  |  | 1.367.301-3
Muro perimetral | PINO2"x5"@40 |  | F120 |  |  |  | 1.367.301-8
| PINO2"x5"@40 |  | F120 |  |  |  | 1.367.301-8
| PINO2"x5"@40 |  | F120 |  |  |  | 1.367.301-8
| PINO2"x5"@30 |  | F120 |  |  |  | 1.367.301-8
| PINO2"x5"@30 |  | F120 |  |  |  | 1.367.301-8
| PINO2"x5"@30 |  | F120 |  |  |  | 1.367.301-8
| PINO2"x6"@40 |  | F120 |  |  |  | 1.367.301-8
| PINO2"x6"@40 |  | F120 |  |  |  | 1.367.301-8
| PINO2"x6"@40 |  | F120 |  |  |  | 1.367.301-8
| PINO2"x6"@30 |  | F120 |  |  |  | 1.367.301-8
| PINO2"x6"@30 |  | F120 |  |  |  | 1.367.301-8
| PINO2"x6"@30 |  | F120 |  |  |  | 1.367.301-8
| PINO2"x8"@40 |  | F120 |  |  |  | 1.367.301-8
| PINO2"x8"@40 |  | F120 |  |  |  | 1.367.301-8
| PINO2"x8"@40 |  | F120 |  |  |  | 1.367.301-8
| PINO2"x8"@30 |  | F120 |  |  |  | 1.367.301-8
| PINO2"x8"@30 |  | F120 |  |  |  | 1.367.301-8
| PINO2"x8"@30 |  | F120 |  |  |  | 1.367.301-8
Muro perimetral 7 | PINO2"x6" DOBLE @40 |  | F120 |  |  |  | 1.367.301-3
Muro perimetral 8 | PINO2"x6" DOBLE @40 |  | F120 |  |  |  | 1.367.301-3
Muro perimetral 9 | PINO2"x6" DOBLE @40 |  | F120 |  |  |  | 1.367.301-3
Muro perimetral 10 | PINO2"x6" DOBLE @30 |  | F120 |  |  |  | 1.367.301-3
Muro perimetral 11 | PINO2"x6" DOBLE @30 |  | F120 |  |  |  | 1.367.301-3
Muro perimetral 12 | PINO2"x6" DOBLE @30 |  | F120 |  |  |  | 1.367.301-3
Entrepiso 1 | PINO 2"x8"@60 |  | F90 |  |  | Informe N°221 |  | 1.364.929
Entrepiso 2 | PINO 2"x8" @60 |  | F120 |  |  | Informe N°222 | 1.365.086-2
Entrepiso 3 | PINO 2"x8" @40 |  | F120 |  |  | Informe N°223 | 1.365.086
Entrepiso 4 | PINO 2"x8" @40 |  | F120 |  |  | Informe N°224 | 1.365.085
Entrepiso 5 | PINO 2"x8" Doble @40 |  | F120 |  |  |  | 1.365.085-2
Note on C81: Se debe corregir descripción en informe
Note on C82: Se debe corregir descripción en informe
Note on C83: Se debe corregir descripcion en informe
Note on C147: Se debe corregir descripción en informe